## 爆破压力测试报告Burst pressure test
划片后的爆破压力测试 Burst pressure test after dicing | [5 empty] | 1 | 2 | 3 | 4 | 5
晶圆编号 Wafer numbe |  | 型号 Type | 可接受爆破压力 Acceptable bursting pressure |  | 备注 comments
序号 Number | 芯片坐标 Coordinate of die |  | 爆破压力 Burst pressure | 失效形式 Failure mode
1
2
3
4
5
失效模式说明： Note for failure mode： A代表玻璃部分被破坏，B代表键合表面发生分离， A —Break inside glass，B—Delamination of bond interface， C代表薄膜处被破坏，D代表硅部分被破坏 C—Break of membrane，D—Break of silicon die

## 拉力测试Pull test
划片后的拉力测试 Pull test after dicing
晶圆编号 Wafer numbe |  |  | 型号 Type
序号 Number | 坐标 Coordinate | 拉力 Pull force | 失效模式 Failure mode | 结果 Result | 备注 Remarks
1
2
3
4
5
25
85
25

## 新晶圆性能测Wafer performance test
Slot | SN | Wafer numbe | Position x | Position y | 25℃ | [6 empty] | 85℃ | [6 empty] | 25℃
[5 empty] | 0 |  | 5 | 10 | 5 | 0 |  | 0 |  | 5 | 10 | 5 | 0 |  | 0 |  | 5 | 10 | 5 | 0
[5 empty] | R(Ω) | Usig0(mV) | Usig50(mV) | Usig100(mV) | Usig50(mV) | Usig0(mV） | Temp（℃) | R(Ω) | Usig0(mV) | Usig50(mV) | Usig100(mV) | Usig50(mV) | Usig0(mV） | Temp（℃) | R(Ω) | Usig0(mV) | Usig50(mV) | Usig100(mV) | Usig50(mV) | Usig0(mV） | Temp（℃) | Offset | Span | Linearity | TCO | TCS | TCR | THO | THS | Pressure hysteresis | Result | P0 | P50 | P100 | 测试设备
1 | 142426-08-01 | 142426-08 HPT-LP-K11.1-K10-D05 | 1 | 13 | 6178.24346 | 3.675856 | 37.495881 | 71.236426 | 37.494751 | 3.676779 | 25 | 6491.30259 | 3.807314 | 33.772852 | 63.710184 | 33.772644 | 3.806245 | 85 | 6179.23882 | 3.666444 | 37.476025 | 71.191515 | 37.466584 | 3.667613 | 25 | 3.676779 | 67.559647 | 0.05482503 | 0.003421801 | -0.1880806 | 0.08416996 | -0.01357445 | -0.05293681 | 0.001731239 |  | 0 | 5 | 10 | 6270A BG14K
2 | 142426-08-02 |  | -1 | 0 | 6126.59913 | 0.437732 | 39.168074 | 77.717979 | 39.16449 | 0.43683 | 25 | 6437.51281 | 0.542056 | 34.884466 | 69.130556 | 34.884608 | 0.538627 | 85 | 6127.57978 | 0.437596 | 39.146462 | 77.672738 | 39.14255 | 0.437769 | 25 | 0.43683 | 77.281149 | 0.1130272 | 0.002176432 | -0.1865096 | 0.08430001 | 0.001215771 | -0.05979157 | 0.0002239918 |  | 0 | 5 | 10
3 | 142426-08-03 |  | 1 | -12 | 6164.73026 | -0.433645 | 40.47156 | 81.012318 | 40.470858 | -0.433702 | 25 | 6478.4546 | -0.095786 | 36.125842 | 72.090103 | 36.126591 | -0.098831 | 85 | 6165.67388 | -0.451283 | 40.440528 | 80.960538 | 40.435455 | -0.447756 | 25 | -0.433702 | 81.44602 | 0.2199579 | 0.007143519 | -0.1887474 | 0.08454894 | -0.0172636 | -0.04634172 | 0.004332482 |  | 0 | 5 | 10
4 | 142426-08-04 |  | -13 | 1 | 6149.95404 | 1.674256 | 41.694364 | 81.434572 | 41.686556 | 1.678611 | 25 | 6462.48324 | 1.729978 | 37.209022 | 72.509631 | 37.210639 | 1.7316 | 85 | 6150.95345 | 1.671231 | 41.613783 | 81.386986 | 41.667324 | 1.673447 | 25 | 1.678611 | 79.755961 | 0.1720003 | 0.001215875 | -0.1868254 | 0.08441233 | -0.006478197 | -0.05321806 | 0.002779954 |  | 0 | 5 | 10
5 | 142426-08-05 |  | 13 | 1 | 6187.07011 | -0.195958 | 40.395385 | 80.662134 | 40.389373 | -0.201295 | 25 | 6502.70793 | 0.008255 | 35.978444 | 71.720143 | 35.977708 | 0.011006 | 85 | 6188.05543 | -0.201304 | 40.3344 | 80.62389 | 40.372694 | -0.202461 | 25 | -0.201295 | 80.863429 | 0.2004043 | 0.004401762 | -0.188 | 0.08474727 | -0.001442599 | -0.04587365 | -0.001431464 |  | 0 | 5 | 10

## 过载测试Overload test
| 过载测试工单 |  |  |  | JL-C3-50
晶圆编号 |  |  | 型号 |  | 备注
合格标准 | 过载压力： |  |  | 日期：
测试说明 | 当要求过载压力≤20MPa时，采用性能测试样品做过载测试；先做过载，再做性能测试。 当要求过载压力 >20MPa时，制作成充油芯体做过载测试(不贴陶瓷)。
制样负责人 | 于浪 |  | 测试负责人 | 黄林
坐标 | Span1 | Span2 | 过载压力 结果
R合格 £不合格
R合格 £不合格
R合格 £不合格
R合格 £不合格
R合格 £不合格
过载测试： 1、测量芯片的Span， 2、以过载指标的20%为步进，逐步加到过载指标，保压2min之后，泄压。 3、泄压后，测量芯片的Span。 4、最后检查芯片的外观。

## 芯片过载以及爆破性能指标
M30专用芯片过压指标 |  |  |  | 工业芯片过压指标 |  |  |  | 标准HPT芯片过压指标
型号 | M30代号 | 正面过载 | 爆破测试 | 型号 | 量程 | 正面过载 | 爆破测试 | 型号 | 量程 | 正面过载 | 爆破测试
HPT-MP-k40-k100-G20 | G4 | >800kPa | >400kPa | HRT-MP-k16.7-k10.-G20/G08 | 10kPa | >100kPa | >100kPa | HPT-LP-k4.0-D05 | 4kPa | >200kPa | >100kPa
HPT-MP-k100-k400-G20 | G1 | >2MPa | >1MPa | HRT-MP-k25.-G20/G08 | 25kPa | >250kPa | >250kPa | HPT-LP-k10.-D05/G20 | 10kPa | >400kPa | >200kPa
HPT-HP-M1.1-M3.0-G20 | G2 | >6Mpa | >2.5Mpa | HRT-MP-k60.-A08/A20 | 60kPa | >600kPa | ———— | HPT-MP-k40.-A08/A20 | 40kPa | >800kPa | ————
HPT-HP-M5.6-M20.-G20 | G3 | >30MPa | >7.5MPa | HRT-MP-k60.-G20/G08 | 60kPa | >600kPa | >600kPa | HPT-MP-k40.-G08/G20/D05 | 40kPa | >800kPa | >400kPa
HPT-LP-k4.4-k2.0-D05 | D0 | >300kPa | >150kPa | HRT-HP-k100-A08/A20 | 100kPa | >1MPa | ———— | HPT-MP-k100-A08/A20 | 100kPa | >2MPa | ————
HPT-LP-k11.1-k10.-D05 | D1 | >400kPa | >200kPa | HRT-HP-k100-G08/G20 | 100kPa | >1MPa | >1MPa | HPT-MP-k100-G08/G20/D05 | 100kPa | >2MPa | >1MPa
HPT-MP-k47.6-k100-D05 | D2 | >800kPa | >400kPa | HRT-HP-k400-A08/A20 | 400kPa | >4MPa | ———— | HPT-HP-k400-A08/A20 | 400kPa | >4MPa | ————
HPT-MP-k189-k500-D05 | D3 | >2.5MPa | >1.2MPa | HRT-HP-k400-G08/G20 | 400kPa | >4MPa | >2MPa | HPT-HP-k400-G08/D05/G20 | 400kPa | >4MPa | >2MPa
HPT-HP-M1.1-M3.0-D05 | D4 | >8Mpa | >2.5Mpa | HRT-HP-M1.0-A08/A20 | 1MPa | >5MPa | ———— | HPT-HP-M1.0-A08/A20 | 1MPa | >6MPa | ————
HPT-HP-M5.6-M20.-D05 | D5 | >25MPa | >3MPa | HRT-HP-M1.0-G08/G20 | 1MPa | >5MPa | >3MPa | HPT-HP-M1.0-G08/D05/G20 | 1MPa | >6MPa | >3MPa
HPT-MP-k29.4-k25.-A08 | A0 | >300kPa | —— | HRT-HP-M1.6-A08/A20 | 1.6MPa | >8MPa | ———— | HPT-HP-M4.0-A08/A20 | 4MPa | >12MPa | ————
HPT-MP-k36.1-k130-A08 | A1 | >1MPa | —— | HRT-HP-M1.6-G08/G20 | 1.6MPa | >8MPa | >4.8MPa | HPT-HP-M4.0-G08/G20 | 4MPa | >12MPa | >6MPa
HPT-MP-k100-k500-A08 | A2 | >2Mpa | —— | HRT-HP-M2.5-A08/A20 | 2.5MPa | >12.5MPa | ———— | HPT-HP-M10.-A08 | 10MPa | >20MPa | ————
HPT-HP-M3.2-M3.2-A08 | A3 | >15Mpa | —— | HRT-HP-M2.5-G08/G20 | 2.5MPa | >12.5MPa | >7.5MPa | HPT-HP-M40.-A08 | 40MPa | >80MPa | ————
HPT-HP.1-M20.3-M70.-A08 | A4 | >80MPa | —— | HRT-HP-M4.0-A08/A20 | 4MPa | >12MPa | ————
|  |  |  | HRT-HP-M4.0-G08/G20 | 4MPa | >12MPa | >7.5MPa
|  |  |  | HRT-HP-M10.-A08/A20 | 10MPa | >20MPa | ————
|  |  |  | HRT-HP-M10.-G08/G20 | 10MPa | >20MPa | >7.5MPa
|  |  |  | HRT-HP-M25.-A08/A20 | 25MPa | >50MPa | ———— |  |  |  | ·
|  |  |  | HRT-HP-M25.-G08/G20 | 25MPa | >50MPa | >7.5MPa
|  |  |  | HRT-HP-M40.-A08/A20 | 40MPa | >80MPa | ————